## Arkusz1
Temat: |  | GWOŹDZIANY - Rozbudowa ul. Sienkiewicza
[9 empty] | PARAMETRY GEOTECHNICZNE | [5 empty] | wg PN-81/B-03020
OBJAŚNIENIA GEOLOGICZNE | [5 empty] | wartość charakterystyczna x (n) |  |  | *ustalone metodą badań laboratoryjnych i polowych
[6 empty] | współczynnik materiałowy g (m) |  |  | **grunt nawodniony
wartość obliczeniowa x(r)
[6 empty] | symbol gruntu wg PN-86/B-02480 | symbol konsolidacji gruntu | Stan gruntu |  | Wilgotność naturalna | Gęstość objętościowa | Spójność | Kąt tarcia wewnętrznego | Edometryczny moduł ściśliwości |  | Moduł odkształcenia
stratygrafia |  | Profil stratygraf.-litologiczny | Opis litologiczno- genetyczno- stratygraficzny |  | nr warstwy |  |  | stopień zagęszczenia | stopień plastyczności |  |  |  |  | pierwotnej | wtórnej | pierwotnego | wtórnego
[8 empty] | ID | IL | Wn | r | Cu | fu | Mo | M. | Eo | E
[10 empty] | % | tm-3 | kPa | o | MPa | MPa | MPa | MPa
CZWARTORZĘD | HOLOCEN |  |  | UTWORY ANTROP. | [13 empty] | x (n)
|  |  | nasypy budowlane |  | I | nB(Ps,Kr,Pg,żl,) | [11 empty] | g (m)
x(r)
| PLEJSTOCEN |  |  | UTWORY WODNOLODOWCOWE | [6 empty] | 1,77-1,92** |  | 30.5 | 65 | 81 | 50 | 62.5 | x (n)
|  |  | piaski średnie z wkładkami pyłu |  | IIa1 | Ps // P |  | 0.5 |  | 16,0-24,0** | 0.9 |  | 0.9 |  |  |  |  | g (m)
[11 empty] | 1,59-1,73** |  | 27.45 |  |  |  |  | x(r)
[11 empty] | 1,85-2,00** |  | 33 | 100 | 111 | 80 | 89 | x (n)
|  |  | piaski grube i średnie |  | IIa2 | Pr, Ps |  | 0.5 |  | 14,0-22,0** | 0.9 |  | 0.9 |  |  |  |  | g (m)
[11 empty] | 1,67-1,80** |  | 29.7 |  |  |  |  | x(r)
[11 empty] | 2.17 | 17 | 15 | 30 | 50 | 20 | 33 | x (n)
|  |  | gliny piaszczyste |  | IIb1 | Gp | C |  | 0.2 | 14 | 0.9 | 0.9 | 0.9 |  |  |  |  | g (m)
[11 empty] | 1.953 | 15.3 | 13.5 |  |  |  |  | x(r)
[11 empty] | 2.12 | 13 | 13 | 23 | 38 | 16 | 27 | x (n)
|  |  | gliny piaszczyste |  | IIb2 | Gp | C |  | 0.3 | 16 | 0.9 | 0.9 | 0.9 |  |  |  |  | g (m)
[11 empty] | 1.908 | 11.7 | 11.7 |  |  |  |  | x(r)
Zał.nr 4